## 目次
溶接強度計算式一覧（目次）
各シートは「図＋計算式＋入力欄＋計算結果」で構成しています。 青字セルに値を入力すると、 黒字セルで計算結果が更新されます。 単位系は任意ですが、同一シート内で一貫させてください。 ※画像から手作業で転記しているため、設計に使う前に原典との照合を推奨します。
No. | シート | 計算式 | 備考
1 | F01 | σ = P / (h·l)
2 | F02 | σ = P / ((h1 + h2)·l)
3 | F03 | σ = P / (h·l)
4 | F04 | σb = 6·Mb / (l·h^2)
5 | F05 | σb = 6·P·L / (l·h^2) / τ = P / (l·h)
6 | F06 | σb = Mb / (l·h)
7 | F07 | σb = 3·T·Mb / [l·h·(3·T^2 − 6·T·h + 4·h^2)]
8 | F08 | σ = P / ((h1 + h2)·l)
9 | F09 | σb = 3·T·Mb / [l·h·(3·T^2 − 6·T·h + 4·h^2)]
10 | F10 | σb = 3·T·P·L / [l·h·(3·T^2 − 6·T·h + 4·h^2)] / τ = P / (2·l·h)
11 | F11 | σ = 0.707·P / (h·l)
12 | F12 | Stress in weld A equals stress in weld B / σ = 1.414·P / ((h1 + h2)·l)
13 | F13 | σ = 0.707·P / (h·l)
14 | F14 | Both plates same thickness / σ = 0.707·P / (h·l)
15 | F15 | Weld A: σ = 1.414·P / ((h1 + h2)·l) / Weld B: σ = 1.414·P·h2 / (h3·l·(h1 + h2))
16 | F16 | σ = 0.354·P / (h·l)
17 | F17 | σ = 1.414·P / [h·(l1 + l2)] / l1 = 1.414·P·e2 / (σ·h·b) / l2 = 1.414·P·e1 / (σ·h·b)
18 | F18 | τ = 2.83·Mt / (h·D^2·π)
19 | F19 | τ = 5.66·Mb / (h·D^2·π)
20 | F20 | σb = 4.24·Mb / [h·(b^2 + 3·l·(b + h))]
21 | F21 | σ = 0.707·P / (h·l)
22 | F22 | σb = 1.414·Mb / [h·l·(b + h)]
23 | F23 | τav = 0.707·P / (h·l) / σmax = P / [h·l·(b + h)] · √(2·L^2 + (b + h)^2 / 2)
24 | F24 | σb = 4.24·Mb / (h·l^2)
25 | F25 | τav = 0.707·P / (h·l) / σmax = 4.24·P·L / (h·l^2)
26 | F26 | σb = 6·Mb / (h·l^2)
27 | F27 | σb = 6·P·L / (h·l^2) / τ = P / (h·l)
28 | F28 | τ = Mt·(3·l + 1.8·h) / (h^2·l^2)
29 | F29 | σb = 3·Mb / (h·l^2)
30 | F30 | σb = 3·P·L / (h·l^2) / τ = P / (2·h·l)
31 | F31 | τ = Mt / [2·(T − h)·(l − h)·h]
32 | F32 | Fillet weld: σ = 1.414·P / (2·h·l + h1·l1) / Butt weld: σ = P / (2·h·l + h1·l1)
主な記号
σ | 垂直応力
τ | せん断応力
σb | 曲げ応力
P | 外力
Mb | 曲げモーメント
Mt | ねじりモーメント
L | 距離
h | 溶接サイズ
l | 溶接長さ
F01
F02
F03
F04
F05
F06
F07
F08
F09
F10
F11
F12
F13
F14
F15
F16
F17
F18
F19
F20
F21
F22
F23
F24
F25
F26
F27
F28
F29
F30
F31
F32

## F01
ケース01 ¦ σ = P / (h·l) |  |  | 目次へ戻る
σ = P / (h·l)
入力値（青字セルを変更）
| 記号 | 値 | 説明 | 単位
| P | 1000 | 外力 | 任意
| h | 10 | 溶接サイズ | 任意
| l | 50 | 溶接長さ | 任意
計算結果（黒字セル）
| 出力名 | 値 | Excel式 | 備考
| σ | 2 | '= P/(h*l) | 計算結果
図（元画像から切り出し）
出典: Welding Handbook, 3rd edition, American Welding Society, 1950 注記: 入力値はサンプル値です。青字セルの値を変更してご利用ください。

## F02
ケース02 ¦ σ = P / ((h1 + h2)·l) |  |  | 目次へ戻る
σ = P / ((h1 + h2)·l)
入力値（青字セルを変更）
| 記号 | 値 | 説明 | 単位
| P | 1000 | 外力 | 任意
| h1 | 8 | 寸法 h1 | 任意
| h2 | 6 | 寸法 h2 | 任意
| l | 50 | 溶接長さ | 任意
計算結果（黒字セル）
| 出力名 | 値 | Excel式 | 備考
| σ | 1.428571 | '= P/((h1+h2)*l) | 計算結果
図（元画像から切り出し）
出典: Welding Handbook, 3rd edition, American Welding Society, 1950 注記: 入力値はサンプル値です。青字セルの値を変更してご利用ください。

## F03
ケース03 ¦ σ = P / (h·l) |  |  | 目次へ戻る
σ = P / (h·l)
入力値（青字セルを変更）
| 記号 | 値 | 説明 | 単位
| P | 1000 | 外力 | 任意
| h | 10 | 溶接サイズ | 任意
| l | 50 | 溶接長さ | 任意
計算結果（黒字セル）
| 出力名 | 値 | Excel式 | 備考
| σ | 2 | '= P/(h*l) | 計算結果
図（元画像から切り出し）
出典: Welding Handbook, 3rd edition, American Welding Society, 1950 注記: 入力値はサンプル値です。青字セルの値を変更してご利用ください。

## F04
ケース04 ¦ σb = 6·Mb / (l·h^2) |  |  | 目次へ戻る
σb = 6·Mb / (l·h^2)
入力値（青字セルを変更）
| 記号 | 値 | 説明 | 単位
| Mb | 5000 | 曲げモーメント | 任意
| h | 10 | 溶接サイズ | 任意
| l | 50 | 溶接長さ | 任意
計算結果（黒字セル）
| 出力名 | 値 | Excel式 | 備考
| σb | 6 | '=6*Mb/(l*h^2) | 計算結果
図（元画像から切り出し）
出典: Welding Handbook, 3rd edition, American Welding Society, 1950 注記: 入力値はサンプル値です。青字セルの値を変更してご利用ください。

## F05
ケース05 ¦ σb = 6·P·L / (l·h^2) |  |  | 目次へ戻る
σb = 6·P·L / (l·h^2) τ = P / (l·h)
入力値（青字セルを変更）
| 記号 | 値 | 説明 | 単位
| P | 1000 | 外力 | 任意
| L | 20 | 距離 | 任意
| h | 10 | 溶接サイズ | 任意
| l | 50 | 溶接長さ | 任意
計算結果（黒字セル）
| 出力名 | 値 | Excel式 | 備考
| σb | 24 | '=6*P*L/(l*h^2) | 計算結果
| τ | 2 | '=P/(l*h) | 計算結果
図（元画像から切り出し）
出典: Welding Handbook, 3rd edition, American Welding Society, 1950 注記: 入力値はサンプル値です。青字セルの値を変更してご利用ください。

## F06
ケース06 ¦ σb = Mb / (l·h) |  |  | 目次へ戻る
σb = Mb / (l·h)
入力値（青字セルを変更）
| 記号 | 値 | 説明 | 単位
| Mb | 5000 | 曲げモーメント | 任意
| h | 10 | 溶接サイズ | 任意
| l | 50 | 溶接長さ | 任意
計算結果（黒字セル）
| 出力名 | 値 | Excel式 | 備考
| σb | 10 | '=Mb/(l*h) | 計算結果
図（元画像から切り出し）
出典: Welding Handbook, 3rd edition, American Welding Society, 1950 注記: 入力値はサンプル値です。青字セルの値を変更してご利用ください。

## F07
ケース07 ¦ σb = 3·T·Mb / [l·h·(3·T^2 − 6·T·h + 4·h^2)] |  |  | 目次へ戻る
σb = 3·T·Mb / [l·h·(3·T^2 − 6·T·h + 4·h^2)]
入力値（青字セルを変更）
| 記号 | 値 | 説明 | 単位
| Mb | 5000 | 曲げモーメント | 任意
| T | 30 | 全体寸法 T | 任意
| h | 10 | 溶接サイズ | 任意
| l | 50 | 溶接長さ | 任意
計算結果（黒字セル）
| 出力名 | 値 | Excel式 | 備考
| σb | 0.6923077 | '=3*T*Mb/(l*h*(3*T^2-6*T*h+4*h^2)) | 計算結果
図（元画像から切り出し）
出典: Welding Handbook, 3rd edition, American Welding Society, 1950 注記: 入力値はサンプル値です。青字セルの値を変更してご利用ください。

## F08
ケース08 ¦ σ = P / ((h1 + h2)·l) |  |  | 目次へ戻る
σ = P / ((h1 + h2)·l)
入力値（青字セルを変更）
| 記号 | 値 | 説明 | 単位
| P | 1000 | 外力 | 任意
| h1 | 8 | 寸法 h1 | 任意
| h2 | 6 | 寸法 h2 | 任意
| l | 50 | 溶接長さ | 任意
計算結果（黒字セル）
| 出力名 | 値 | Excel式 | 備考
| σ | 1.428571 | '= P/((h1+h2)*l) | 計算結果
図（元画像から切り出し）
出典: Welding Handbook, 3rd edition, American Welding Society, 1950 注記: 入力値はサンプル値です。青字セルの値を変更してご利用ください。

## F09
ケース09 ¦ σb = 3·T·Mb / [l·h·(3·T^2 − 6·T·h + 4·h^2)] |  |  | 目次へ戻る
σb = 3·T·Mb / [l·h·(3·T^2 − 6·T·h + 4·h^2)]
入力値（青字セルを変更）
| 記号 | 値 | 説明 | 単位
| Mb | 5000 | 曲げモーメント | 任意
| T | 30 | 全体寸法 T | 任意
| h | 10 | 溶接サイズ | 任意
| l | 50 | 溶接長さ | 任意
計算結果（黒字セル）
| 出力名 | 値 | Excel式 | 備考
| σb | 0.6923077 | '=3*T*Mb/(l*h*(3*T^2-6*T*h+4*h^2)) | 計算結果
図（元画像から切り出し）
出典: Welding Handbook, 3rd edition, American Welding Society, 1950 注記: 入力値はサンプル値です。青字セルの値を変更してご利用ください。

## F10
ケース10 ¦ σb = 3·T·P·L / [l·h·(3·T^2 − 6·T·h + 4·h^2)] |  |  | 目次へ戻る
σb = 3·T·P·L / [l·h·(3·T^2 − 6·T·h + 4·h^2)] τ = P / (2·l·h)
入力値（青字セルを変更）
| 記号 | 値 | 説明 | 単位
| P | 1000 | 外力 | 任意
| L | 20 | 距離 | 任意
| T | 30 | 全体寸法 T | 任意
| h | 10 | 溶接サイズ | 任意
| l | 50 | 溶接長さ | 任意
計算結果（黒字セル）
| 出力名 | 値 | Excel式 | 備考
| σb | 2.769231 | '=3*T*P*L/(l*h*(3*T^2-6*T*h+4*h^2)) | 計算結果
| τ | 1 | '=P/(2*l*h) | 計算結果
図（元画像から切り出し）
出典: Welding Handbook, 3rd edition, American Welding Society, 1950 注記: 入力値はサンプル値です。青字セルの値を変更してご利用ください。

## F11
ケース11 ¦ σ = 0.707·P / (h·l) |  |  | 目次へ戻る
σ = 0.707·P / (h·l)
入力値（青字セルを変更）
| 記号 | 値 | 説明 | 単位
| P | 1000 | 外力 | 任意
| h | 10 | 溶接サイズ | 任意
| l | 50 | 溶接長さ | 任意
計算結果（黒字セル）
| 出力名 | 値 | Excel式 | 備考
| σ | 1.414 | '=0.707*P/(h*l) | 計算結果
図（元画像から切り出し）
出典: Welding Handbook, 3rd edition, American Welding Society, 1950 注記: 入力値はサンプル値です。青字セルの値を変更してご利用ください。

## F12
ケース12 ¦ Stress in weld A equals stress in weld B |  |  | 目次へ戻る
Stress in weld A equals stress in weld B σ = 1.414·P / ((h1 + h2)·l)
入力値（青字セルを変更）
| 記号 | 値 | 説明 | 単位
| P | 1000 | 外力 | 任意
| h1 | 8 | 寸法 h1 | 任意
| h2 | 6 | 寸法 h2 | 任意
| l | 50 | 溶接長さ | 任意
計算結果（黒字セル）
| 出力名 | 値 | Excel式 | 備考
| σ | 2.02 | '=1.414*P/((h1+h2)*l) | 計算結果
図（元画像から切り出し）
出典: Welding Handbook, 3rd edition, American Welding Society, 1950 注記: 入力値はサンプル値です。青字セルの値を変更してご利用ください。

## F13
ケース13 ¦ σ = 0.707·P / (h·l) |  |  | 目次へ戻る
σ = 0.707·P / (h·l)
入力値（青字セルを変更）
| 記号 | 値 | 説明 | 単位
| P | 1000 | 外力 | 任意
| h | 10 | 溶接サイズ | 任意
| l | 50 | 溶接長さ | 任意
計算結果（黒字セル）
| 出力名 | 値 | Excel式 | 備考
| σ | 1.414 | '=0.707*P/(h*l) | 計算結果
図（元画像から切り出し）
出典: Welding Handbook, 3rd edition, American Welding Society, 1950 注記: 入力値はサンプル値です。青字セルの値を変更してご利用ください。

## F14
ケース14 ¦ Both plates same thickness |  |  | 目次へ戻る
Both plates same thickness σ = 0.707·P / (h·l)
入力値（青字セルを変更）
| 記号 | 値 | 説明 | 単位
| P | 1000 | 外力 | 任意
| h | 10 | 溶接サイズ | 任意
| l | 50 | 溶接長さ | 任意
計算結果（黒字セル）
| 出力名 | 値 | Excel式 | 備考
| σ | 1.414 | '=0.707*P/(h*l) | 計算結果
図（元画像から切り出し）
出典: Welding Handbook, 3rd edition, American Welding Society, 1950 注記: 入力値はサンプル値です。青字セルの値を変更してご利用ください。

## F15
ケース15 ¦ Weld A: σ = 1.414·P / ((h1 + h2)·l) |  |  | 目次へ戻る
Weld A: σ = 1.414·P / ((h1 + h2)·l) Weld B: σ = 1.414·P·h2 / (h3·l·(h1 + h2))
入力値（青字セルを変更）
| 記号 | 値 | 説明 | 単位
| P | 1000 | 外力 | 任意
| h1 | 8 | 寸法 h1 | 任意
| h2 | 6 | 寸法 h2 | 任意
| h3 | 4 | 寸法 h3 | 任意
| l | 50 | 溶接長さ | 任意
計算結果（黒字セル）
| 出力名 | 値 | Excel式 | 備考
| Weld A σ | 2.02 | '=1.414*P/((h1+h2)*l) | 計算結果
| Weld B σ | 3.03 | '=1.414*P*h2/(h3*l*(h1+h2)) | 計算結果
図（元画像から切り出し）
出典: Welding Handbook, 3rd edition, American Welding Society, 1950 注記: 入力値はサンプル値です。青字セルの値を変更してご利用ください。

## F16
ケース16 ¦ σ = 0.354·P / (h·l) |  |  | 目次へ戻る
σ = 0.354·P / (h·l)
入力値（青字セルを変更）
| 記号 | 値 | 説明 | 単位
| P | 1000 | 外力 | 任意
| h | 10 | 溶接サイズ | 任意
| l | 50 | 溶接長さ | 任意
計算結果（黒字セル）
| 出力名 | 値 | Excel式 | 備考
| σ | 0.708 | '=0.354*P/(h*l) | 計算結果
図（元画像から切り出し）
出典: Welding Handbook, 3rd edition, American Welding Society, 1950 注記: 入力値はサンプル値です。青字セルの値を変更してご利用ください。

## F17
ケース17 ¦ σ = 1.414·P / [h·(l1 + l2)] |  |  | 目次へ戻る
σ = 1.414·P / [h·(l1 + l2)] l1 = 1.414·P·e2 / (σ·h·b) l2 = 1.414·P·e1 / (σ·h·b)
入力値（青字セルを変更）
| 記号 | 値 | 説明 | 単位
| P | 1000 | 外力 | 任意
| h | 10 | 溶接サイズ | 任意
| b | 20 | 寸法 b | 任意
| l1 | 20 | 長さ l1 | 任意
| l2 | 15 | 長さ l2 | 任意
| e1 | 10 | 偏心量 e1 | 任意
| e2 | 8 | 偏心量 e2 | 任意
| σ_allow | 100 | 許容応力 σ（入力用） | 任意
計算結果（黒字セル）
| 出力名 | 値 | Excel式 | 備考
| σ (l1,l2既知) | 4.04 | '=1.414*P/(h*(l1+l2)) | 計算結果
| 必要 l1 (=σ入力) | 0.5656 | '=1.414*P*e2/(sigma_allow*h*b) | 計算結果
| 必要 l2 (=σ入力) | 0.707 | '=1.414*P*e1/(sigma_allow*h*b) | 計算結果
図（元画像から切り出し）
出典: Welding Handbook, 3rd edition, American Welding Society, 1950 注記: 入力値はサンプル値です。青字セルの値を変更してご利用ください。
この図は相互設計式のため、上段で σ、下段で必要 l1 / l2 を別々に計算できるようにしています。

## F18
ケース18 ¦ τ = 2.83·Mt / (h·D^2·π) |  |  | 目次へ戻る
τ = 2.83·Mt / (h·D^2·π)
入力値（青字セルを変更）
| 記号 | 値 | 説明 | 単位
| Mt | 1871 | ねじりモーメント | 任意
| h | 8 | 溶接サイズ | 任意
| D | 35 | 直径 D | 任意
計算結果（黒字セル）
| 出力名 | 値 | Excel式 | 備考
| τ | 0.1719825 | '=2.83*Mt/(h*D^2*PI()) | 計算結果
図（元画像から切り出し）
出典: Welding Handbook, 3rd edition, American Welding Society, 1950 注記: 入力値はサンプル値です。青字セルの値を変更してご利用ください。

## F19
ケース19 ¦ τ = 5.66·Mb / (h·D^2·π) |  |  | 目次へ戻る
τ = 5.66·Mb / (h·D^2·π)
入力値（青字セルを変更）
| 記号 | 値 | 説明 | 単位
| Mb | 5000 | 曲げモーメント | 任意
| h | 10 | 溶接サイズ | 任意
| D | 40 | 直径 D | 任意
計算結果（黒字セル）
| 出力名 | 値 | Excel式 | 備考
| τ | 0.5630106 | '=5.66*Mb/(h*D^2*PI()) | 計算結果
図（元画像から切り出し）
出典: Welding Handbook, 3rd edition, American Welding Society, 1950 注記: 入力値はサンプル値です。青字セルの値を変更してご利用ください。

## F20
ケース20 ¦ σb = 4.24·Mb / [h·(b^2 + 3·l·(b + h))] |  |  | 目次へ戻る
σb = 4.24·Mb / [h·(b^2 + 3·l·(b + h))]
入力値（青字セルを変更）
| 記号 | 値 | 説明 | 単位
| Mb | 5000 | 曲げモーメント | 任意
| h | 10 | 溶接サイズ | 任意
| b | 20 | 寸法 b | 任意
| l | 50 | 溶接長さ | 任意
計算結果（黒字セル）
| 出力名 | 値 | Excel式 | 備考
| σb | 0.4326531 | '=4.24*Mb/(h*(b^2+3*l*(b+h))) | 計算結果
図（元画像から切り出し）
出典: Welding Handbook, 3rd edition, American Welding Society, 1950 注記: 入力値はサンプル値です。青字セルの値を変更してご利用ください。

## F21
ケース21 ¦ σ = 0.707·P / (h·l) |  |  | 目次へ戻る
σ = 0.707·P / (h·l)
入力値（青字セルを変更）
| 記号 | 値 | 説明 | 単位
| P | 1000 | 外力 | 任意
| h | 10 | 溶接サイズ | 任意
| l | 50 | 溶接長さ | 任意
計算結果（黒字セル）
| 出力名 | 値 | Excel式 | 備考
| σ | 1.414 | '=0.707*P/(h*l) | 計算結果
図（元画像から切り出し）
出典: Welding Handbook, 3rd edition, American Welding Society, 1950 注記: 入力値はサンプル値です。青字セルの値を変更してご利用ください。

## F22
ケース22 ¦ σb = 1.414·Mb / [h·l·(b + h)] |  |  | 目次へ戻る
σb = 1.414·Mb / [h·l·(b + h)]
入力値（青字セルを変更）
| 記号 | 値 | 説明 | 単位
| Mb | 5000 | 曲げモーメント | 任意
| h | 10 | 溶接サイズ | 任意
| l | 50 | 溶接長さ | 任意
| b | 20 | 寸法 b | 任意
計算結果（黒字セル）
| 出力名 | 値 | Excel式 | 備考
| σb | 0.4713333 | '=1.414*Mb/(h*l*(b+h)) | 計算結果
図（元画像から切り出し）
出典: Welding Handbook, 3rd edition, American Welding Society, 1950 注記: 入力値はサンプル値です。青字セルの値を変更してご利用ください。

## F23
ケース23 ¦ τav = 0.707·P / (h·l) |  |  | 目次へ戻る
τav = 0.707·P / (h·l) σmax = P / [h·l·(b + h)] · √(2·L^2 + (b + h)^2 / 2)
入力値（青字セルを変更）
| 記号 | 値 | 説明 | 単位
| P | 1000 | 外力 | 任意
| h | 10 | 溶接サイズ | 任意
| l | 50 | 溶接長さ | 任意
| b | 20 | 寸法 b | 任意
| L | 20 | 距離 | 任意
計算結果（黒字セル）
| 出力名 | 値 | Excel式 | 備考
| τav | 1.414 | '=0.707*P/(h*l) | 計算結果
| σmax | 2.357023 | '=P/(h*l*(b+h))*SQRT(2*L^2+((b+h)^2)/2) | 計算結果
図（元画像から切り出し）
出典: Welding Handbook, 3rd edition, American Welding Society, 1950 注記: 入力値はサンプル値です。青字セルの値を変更してご利用ください。

## F24
ケース24 ¦ σb = 4.24·Mb / (h·l^2) |  |  | 目次へ戻る
σb = 4.24·Mb / (h·l^2)
入力値（青字セルを変更）
| 記号 | 値 | 説明 | 単位
| Mb | 5000 | 曲げモーメント | 任意
| h | 10 | 溶接サイズ | 任意
| l | 50 | 溶接長さ | 任意
計算結果（黒字セル）
| 出力名 | 値 | Excel式 | 備考
| σb | 0.848 | '=4.24*Mb/(h*l^2) | 計算結果
図（元画像から切り出し）
出典: Welding Handbook, 3rd edition, American Welding Society, 1950 注記: 入力値はサンプル値です。青字セルの値を変更してご利用ください。

## F25
ケース25 ¦ τav = 0.707·P / (h·l) |  |  | 目次へ戻る
τav = 0.707·P / (h·l) σmax = 4.24·P·L / (h·l^2)
入力値（青字セルを変更）
| 記号 | 値 | 説明 | 単位
| P | 1000 | 外力 | 任意
| h | 10 | 溶接サイズ | 任意
| l | 50 | 溶接長さ | 任意
| L | 20 | 距離 | 任意
計算結果（黒字セル）
| 出力名 | 値 | Excel式 | 備考
| τav | 1.414 | '=0.707*P/(h*l) | 計算結果
| σmax | 3.392 | '=4.24*P*L/(h*l^2) | 計算結果
図（元画像から切り出し）
出典: Welding Handbook, 3rd edition, American Welding Society, 1950 注記: 入力値はサンプル値です。青字セルの値を変更してご利用ください。

## F26
ケース26 ¦ σb = 6·Mb / (h·l^2) |  |  | 目次へ戻る
σb = 6·Mb / (h·l^2)
入力値（青字セルを変更）
| 記号 | 値 | 説明 | 単位
| Mb | 5000 | 曲げモーメント | 任意
| h | 10 | 溶接サイズ | 任意
| l | 50 | 溶接長さ | 任意
計算結果（黒字セル）
| 出力名 | 値 | Excel式 | 備考
| σb | 1.2 | '=6*Mb/(h*l^2) | 計算結果
図（元画像から切り出し）
出典: Welding Handbook, 3rd edition, American Welding Society, 1950 注記: 入力値はサンプル値です。青字セルの値を変更してご利用ください。

## F27
ケース27 ¦ σb = 6·P·L / (h·l^2) |  |  | 目次へ戻る
σb = 6·P·L / (h·l^2) τ = P / (h·l)
入力値（青字セルを変更）
| 記号 | 値 | 説明 | 単位
| P | 1000 | 外力 | 任意
| L | 20 | 距離 | 任意
| h | 10 | 溶接サイズ | 任意
| l | 50 | 溶接長さ | 任意
計算結果（黒字セル）
| 出力名 | 値 | Excel式 | 備考
| σb | 4.8 | '=6*P*L/(h*l^2) | 計算結果
| τ | 2 | '=P/(h*l) | 計算結果
図（元画像から切り出し）
出典: Welding Handbook, 3rd edition, American Welding Society, 1950 注記: 入力値はサンプル値です。青字セルの値を変更してご利用ください。

## F28
ケース28 ¦ τ = Mt·(3·l + 1.8·h) / (h^2·l^2) |  |  | 目次へ戻る
τ = Mt·(3·l + 1.8·h) / (h^2·l^2)
入力値（青字セルを変更）
| 記号 | 値 | 説明 | 単位
| Mt | 3000 | ねじりモーメント | 任意
| h | 10 | 溶接サイズ | 任意
| l | 50 | 溶接長さ | 任意
計算結果（黒字セル）
| 出力名 | 値 | Excel式 | 備考
| τ | 2.016 | '=Mt*(3*l+1.8*h)/(h^2*l^2) | 計算結果
図（元画像から切り出し）
出典: Welding Handbook, 3rd edition, American Welding Society, 1950 注記: 入力値はサンプル値です。青字セルの値を変更してご利用ください。

## F29
ケース29 ¦ σb = 3·Mb / (h·l^2) |  |  | 目次へ戻る
σb = 3·Mb / (h·l^2)
入力値（青字セルを変更）
| 記号 | 値 | 説明 | 単位
| Mb | 5000 | 曲げモーメント | 任意
| h | 10 | 溶接サイズ | 任意
| l | 50 | 溶接長さ | 任意
計算結果（黒字セル）
| 出力名 | 値 | Excel式 | 備考
| σb | 0.6 | '=3*Mb/(h*l^2) | 計算結果
図（元画像から切り出し）
出典: Welding Handbook, 3rd edition, American Welding Society, 1950 注記: 入力値はサンプル値です。青字セルの値を変更してご利用ください。

## F30
ケース30 ¦ σb = 3·P·L / (h·l^2) |  |  | 目次へ戻る
σb = 3·P·L / (h·l^2) τ = P / (2·h·l)
入力値（青字セルを変更）
| 記号 | 値 | 説明 | 単位
| P | 1000 | 外力 | 任意
| L | 20 | 距離 | 任意
| h | 10 | 溶接サイズ | 任意
| l | 50 | 溶接長さ | 任意
計算結果（黒字セル）
| 出力名 | 値 | Excel式 | 備考
| σb | 2.4 | '=3*P*L/(h*l^2) | 計算結果
| τ | 1 | '=P/(2*h*l) | 計算結果
図（元画像から切り出し）
出典: Welding Handbook, 3rd edition, American Welding Society, 1950 注記: 入力値はサンプル値です。青字セルの値を変更してご利用ください。

## F31
ケース31 ¦ τ = Mt / [2·(T − h)·(l − h)·h] |  |  | 目次へ戻る
τ = Mt / [2·(T − h)·(l − h)·h]
入力値（青字セルを変更）
| 記号 | 値 | 説明 | 単位
| Mt | 3000 | ねじりモーメント | 任意
| T | 30 | 全体寸法 T | 任意
| h | 10 | 溶接サイズ | 任意
| l | 50 | 溶接長さ | 任意
計算結果（黒字セル）
| 出力名 | 値 | Excel式 | 備考
| τ | 0.1875 | '=Mt/(2*(T-h)*(l-h)*h) | 計算結果
図（元画像から切り出し）
出典: Welding Handbook, 3rd edition, American Welding Society, 1950 注記: 入力値はサンプル値です。青字セルの値を変更してご利用ください。

## F32
ケース32 ¦ Fillet weld: σ = 1.414·P / (2·h·l + h1·l1) |  |  | 目次へ戻る
Fillet weld: σ = 1.414·P / (2·h·l + h1·l1) Butt weld: σ = P / (2·h·l + h1·l1)
入力値（青字セルを変更）
| 記号 | 値 | 説明 | 単位
| P | 1000 | 外力 | 任意
| h | 10 | 溶接サイズ | 任意
| l | 50 | 溶接長さ | 任意
| h1 | 8 | 寸法 h1 | 任意
| l1 | 20 | 長さ l1 | 任意
計算結果（黒字セル）
| 出力名 | 値 | Excel式 | 備考
| Fillet weld σ | 1.218966 | '=1.414*P/(2*h*l+h1*l1) | 計算結果
| Butt weld σ | 0.862069 | '=P/(2*h*l+h1*l1) | 計算結果
図（元画像から切り出し）
出典: Welding Handbook, 3rd edition, American Welding Society, 1950 注記: 入力値はサンプル値です。青字セルの値を変更してご利用ください。